## Таблица 1 Перевод единиц
Таблица 1: Перевод единиц твердости и предела прочности |  |  |  | Таблица 2: Классификация материалов по обрабатываемости
Предел прочности | Твердость по | Твердость по | Твердость по
при растяжении Rm | Виккерсу | Бринеллю | Роквеллу
Н/мм² | HV | HB | HRC
255 | 80 | 76 | -
270 | 85 | 80.7 | -
285 | 90 | 85.5 | -
305 | 95 | 90.2 | -
320 | 100 | 95 | -
335 | 105 | 99.8 | -
350 | 110 | 105 | -
370 | 115 | 109 | -
385 | 120 | 114 | -
400 | 125 | 119 | -
415 | 130 | 124 | -
430 | 135 | 128 | -
450 | 140 | 133 | -
465 | 145 | 138 | -
480 | 150 | 143 | -
495 | 155 | 147 | -
510 | 160 | 152 | -
530 | 165 | 156 | -
545 | 170 | 162 | -
560 | 175 | 166 | -
575 | 180 | 171 | -
595 | 185 | 176 | -
610 | 190 | 181 | -
625 | 195 | 185 | -
640 | 200 | 190 | -
660 | 205 | 195 | -
675 | 210 | 199 | -
690 | 215 | 204 | -
705 | 220 | 209 | -
720 | 225 | 214 | -
740 | 230 | 219 | -
755 | 235 | 223 | -
770 | 240 | 228 | 20.3
785 | 245 | 233 | 21.3
800 | 250 | 238 | 22.2
820 | 255 | 242 | 23.1
835 | 260 | 247 | 24
850 | 265 | 252 | 24.8
865 | 270 | 257 | 25.6
880 | 275 | 261 | 26.4
900 | 280 | 266 | 27.1
915 | 285 | 271 | 27.8
930 | 290 | 276 | 28.5
950 | 295 | 280 | 29.2
965 | 300 | 285 | 29.8
995 | 310 | 295 | 31
1030 | 320 | 304 | 32.2
1060 | 330 | 314 | 33.3
1095 | 340 | 323 | 34.4
1125 | 350 | 333 | 35.5
1155 | 360 | 342 | 36.6
1190 | 370 | 352 | 37.7
1220 | 380 | 361 | 38.8
1255 | 390 | 371 | 39.8
1290 | 400 | 380 | 40.8
1320 | 410 | 390 | 41.8
1350 | 420 | 399 | 42.7
1385 | 430 | 409 | 43.6
1420 | 440 | 418 | 44.5
1455 | 450 | 428 | 45.3
1485 | 460 | 437 | 46.1
1520 | 470 | 447 | 46.9
1555 | 480 | -456 | 47.7
1595 | 490 | -466 | 48.4
1630 | 500 | -475 | 49.1
1665 | 510 | -485 | 49.8
1700 | 520 | -494 | 50.5
1740 | 530 | -504 | 51.1
1775 | 540 | -513 | 51.7
1810 | 550 | -523 | 52.3
1845 | 560 | -532 | 53
1880 | 570 | -542 | 53.6
1920 | 580 | -551 | 54.1
1955 | 590 | -561 | 54.7
1995 | 600 | -570 | 55.2
2030 | 610 | -580 | 55.7
2070 | 620 | -589 | 56.3
2105 | 630 | -599 | 56.8
2145 | 640 | -608 | 57.3
2180 | 650 | -618 | 57.8
- | 660 | - | 58.3
- | 670 | - | 58.8
- | 680 | - | 59.2
- | 690 | - | 59.7
- | 700 | - | 60.1
- | 720 | - | 61
- | 740 | - | 61.8
- | 760 | - | 62.5
- | 780 | - | 63.3
- | 800 | - | 64
- | 820 | - | 64.7
- | 840 | - | 65.3
- | 860 | - | 65.9
- | 880 | - | 66.4
- | 900 | - | 67
- | 920 | - | 67.5
- | 940 | - | 68

## Таблица 2 Классификация
Таблица 2: Классификация материалов по обрабатываемости
Сталь (P)
Группа | Материал | Rm (Н/мм²) | kc 1.1 (Н/мм²) | mc
P | Мягкая сталь с низким содержанием углерода. Ферритовая сталь с низкой прочностью. | <450 | 1350 | 0.21
| Автоматная сталь с низким содержанием углерода | 400 <700 | 1500 | 0.22
| Обычная конструкционная сталь и сталь с низким или средним содержанием углерода (< 0,5 % C) | 450 <550 | 1500 | 0.25
| Обычная, низколегированная сталь и литейная сталь, отпущенная сталь, углеродистая сталь (> 0,5 % C), ферритовая сталь и сталь мартенситного класса, нержавеющая сталь | 550 <700 | 1700 | 0.24
| Обычная инструментальная сталь, закаленная отпущенная сталь, сталь мартенситного класса, нержавеющая сталь | 700 <900 | 1900 | 0.24
| Плохо поддающаяся обработке резанием инструментальная сталь, закаленная, высоколегированная сталь, литейная сталь, сталь мартенситного класса, нержавеющая сталь | 900 <1200 | 2000 | 0.24
| Высокопрочная сталь, плохо поддающаяся обработке резанием закаленная сталь групп 3–6, сталь мартенситного класса, нержавеющая сталь | >1200 | 2900 | 0.22
Нержавеющая сталь (M)
Группа | Материал | Rm (Н/мм²) | mc
M | Нержавеющая сталь, легко поддающаяся обработке резанием | 1750 | 0.22
| Молибденсодержащая нержавеющая сталь, аустенит и дуплекс, плохо поддающиеся обработке резанием | 1900 | 0.2
| Аустенит и дуплекс, плохо поддающиеся обработке резанием | 2050 | 0.2
| Аустенит и дуплекс, исключительно плохо поддающиеся обработке резанием | 2150 | 0.2
Чугун (K)
Группа | Материал | Rm (Н/мм²) | mc
K | Чугун средней твердости, серый чугун | 1150 | 0.22
| Низколегированный литейный чугун, ковкий литейный чугун, литейный чугун с шаровидным графитом | 1225 | 0.25
| Легированный литейный чугун средней твердости, ковкий литейный чугун, чугун GGG, средняя обрабатываемость резанием | 1350 | 0.28
| Высоколегированный литейный чугун, плохо поддающийся обработке резанием, ковкий литейный чугун, чугун GGG, плохо поддающийся обработке резанием | 1470 | 0.3
Цветные металлы (N)
Группа | Материал | Rm (Н/мм²) | mc
N | Сплав цветных металлов, легко поддающийся обработке резанием, алюминий с <16 % Si, латунь, цинк, магний | 700 | 0.25
| Сплав цветных металлов, тяжело поддающийся обработке резанием, алюминий с >16 % Si, бронза, медь, алюминиевые сплавы (никель, медь, магний) | 700 | 0.27
Жаропрочные сплавы и титановые сплавы (S)
Группа | Материал | Rm (Н/мм²) | mc
S | Никель-, кобальт- и железосодержащие жаропрочные сплавы с твердостью <30 HRc, инконель 800 и инконель 601, 617 и 625, монель металл 400 | 2600 | 0.24
| Никель-, кобальт- и железосодержащие жаропрочные сплавы с твердостью 30 HRc, инконель 718 и 750-X, инконель 925 и, монель металл K-500B | 3300 | 0.24
| Титановые сплавы, Ti-6Al-4V | 1450 | 0.23
Формулы расчета твердости
Параметр | Обозначение | Формула / Описание
Предел прочности при растяжении | Н/мм² | Rm
Твердость по Виккерсу | HV | Алмазная пирамида 136°
Контрольная сила F ≥ 98 H
Твердость по Бринеллю | HB | 0,102 × F/D² = 30 Н/мм²
Расчитывается из: HB = 0,95 × HV
где F = Контрольная сила в H, D = Диаметр шара в мм
Твердость по Роквеллу C | HRC | Алмазный конус 120°
Общая контрольная сила 1471 ± 9 H